## 单体
中文名 | 英文名 | 分子式 | 结构式 | 分子量 | CAS号 | 熔点 | 沸点 | 水溶性 | 油溶性 | 折射率 | 离解常数 | 密度 | 性质描述 | 氢键受体 | 氢键给体 | 极性表面面积
苯胺 | Aniline | C6H7N |  | 93.13 | 62-53-3 | -6.2ºC | 181-185ºC | 微溶于水 | 溶于乙醇、乙醚、苯 | 1.5845-1.5865 |  | 1.0213 | 无色或微黄色油状液体，有强烈气味。 | 1 | 2 | 26.02
吡咯 | Pyrrole | C4H5N |  | 67.09 | 109-97-7 | -23ºC | 129-131ºC | 微溶于水 | 溶于乙醇、乙醚、苯、丙酮等多数有机溶剂 | 1.508-1.51 | pKa1=-3.8 | 0.967 | 无色，见光或露置变成淡黄色或棕色，为油状液体。 | 1 | 1 | 15.79
3,4-乙烯二氧噻吩 | 3,4-Ethylenedioxythiophene | C6H6O2S |  | 142.18 | 126213-50-1 | 10.5°C | 193ºC | 微溶于水 |  | 1.5765 |  | 1.331 | 近无色至黄色液体，有不愉悦气味。 | 2 | 0 | 46.7
间苯二胺 | m-Phenylenediamine | C6H8N2 |  | 108.14 | 108-45-2 | 63-65ºC | 282-284ºC | 易溶于水 | 溶于乙醇、水、氯仿、丙酮、二甲基甲酰胺；微溶于醚、四氯化碳；难溶于苯、甲苯、丁醇 | 1.6339 |  | 1.0696 | 无色针状结晶，在空气中不稳定，通常以稳定的盐酸盐的形式存在，易变成淡红色。 | 2 | 4 | 52.04
对苯二胺 | p-Phenylenediamine | C6H8N2 |  | 108.14 | 106-50-3 | 138-143ºC | 267ºC | 易溶于水 | 溶于水、乙醇、乙醚、氯仿和苯 |  |  |  | 白色至淡紫红色晶体。暴露在空气中变紫红色或深褐色。能升华。 | 2 | 4 | 52.04
4-氨基苯硫酚 | 4-Aminothiophenol | C6H7NS |  | 125.19 | 1193-02-8 | 37-43ºC | 140-145ºC | 易溶于水 |  | 1.663 |  | 1.136 | 淡黄色到液体或结晶。 | 1 | 2 | 64.82
1,5-萘啶 | 1,5-Naphthyridine | C8H6N2 |  | 130.15 | 254-79-5 | 69-75ºC |  | 微溶于水 | [5 empty] | 0 | 2 | 25.78
1,4-二丙烯酰基哌嗪 | 1,4-Diacryloylpiperazine | C10H14N2O2 |  | 194.23 | 6342-17-2 | 91.5-93.5ºC |  | 易溶于水 |  | 1.517 |  |  | 白色至灰白色粉末 | 4 | 0 | 59.08
邻菲罗啉 | 1,10-Phenanthroline | C12H8N2 |  | 180.21 | 66-71-7 | 114-117ºC |  | 微溶于水 | 溶于醇和丙酮 |  |  |  | 一水物为白色结晶性粉末。 | 2 | 0 | 25.78
1-乙烯基咪唑 | 1-Vinylimidazole | C5H6N2 |  | 94.11 | 1072-63-5 | 78-79ºC |  | 微溶于水 |  |  |  | 1.038 | 无色至淡的黄色透明液体 | 2 | 0 | 17.82
三（2-噻吩）膦 | Tri-2-thienylphosphine | C12H9PS3 |  | 280.369 | 24171-89-9 | 29-30℃ |  | 易溶于水 | [5 empty] | 0 | 0 | 98.31
二苯基膦 | Diphenylphosphine | C12H11P |  | 186.19 | 829-85-6 |  |  |  |  | 1.6260-1.6290 |  | 1.07 |  | 0 | 0 | 0
联苯胺双磺酸 | Benzidine-2,2'-disulphonic acid | C12H12N2O6S2 |  | 344.36 | 117-61-3 | 175ºC |  | 易溶于水 | [5 empty] | 8 | 6 | 177.54
2-氨基-1,4-苯二磺酸单钠盐 | Sodium 2-amino-1,4-benzenedisulfonate | C6H6NNaO6S2 |  | 275.23 | 24605-36-5 |  |  | 易溶于水
4-羟基-7-苯胺基萘-2-磺酸 | 7-Anilino-4-hydroxy-2-naphthalenesulfonic acid | C16H13NO4S |  | 315.34 | 119-40-4 |  |  | 易溶于水 | 溶于乙醇 |  |  |  | 白到灰色结晶。 | 5 | 3 | 95.01
吡啶 | Pyridine | C5H5N |  | 79.1 | 110-86-1 |  |  | 微溶于水 |  |  |  |  | 无色液体。与3分子水形成共沸物，沸点92-93℃。具弱碱性和吸潮性。恶臭，有辛辣味。 | 1 | 0 | 12.89
18-冠醚-6 | 18-Crown-6 | C12H24O6 |  | 264.32 | 17455-13-9 | 36-40ºC | 116℃ | 易溶于水 |  |  |  |  | 白色晶体 | 6 | 0 | 55.38
二茂铁 | Ferrocene | C10H10Fe |  | 186.03 | 102-54-5 | 173-176ºC | 249ºC | 难溶于水 | 溶于稀硝酸、浓硫酸、苯、乙醚、石油醚和四氢呋喃，在稀硝酸和浓硫酸中生成带蓝色荧光的深红色溶液。 |  |  |  | 桔黄色针状结晶。 | 0 | 0
咪唑 | Imidazole | C3H4N2 |  | 68.08 | 288-32-4 | 86-90ºC | 255-256ºC | 易溶于水 | 易溶于醇、醚、氯仿和吡啶，微溶于苯，极微溶于石油醚。呈弱碱性。 |  |  |  | 无色棱形结晶。 | 2 | 1
2,3-二甲基苯胺 | 2,3-Dimethylaniline | C8H11N |  | 121.18 | 87-59-2 | 2.5ºC | 221-222ºC | 微溶于水 | 能与乙醇和乙醚混溶。 |  |  | 0.9931 | 浅黄色液体，低温为结晶。有特殊气昧，初馏时为无色，久置变成棕色。 | 1 | 2 | 26.02

## 配体
中文名 | 英文名 | 分子式 | 结构式 | 分子量 | CAS号 | 熔点 | 沸点 | 水溶性 | 油溶性 | 折射率 | 离解常数 | 密度 | 性质描述 | 氢键受体 | 氢键给体 | 极性表面面积
聚苯乙烯磺酸钠 | Poly(sodium-p-styrenesulfonate) | (C8H7NaO3S)n |  | 206.19 | 25704-18-1 | 460ºC |  | 易溶 |  |  |  | 0.801 | 淡黄色液体，无臭味。
樟脑磺酸 | L(-)-Camphorsulfonic acid | C10H16O4S |  | 232.3 | 35963-20-3 | 198ºC |  | 可溶 | 不溶于醚；微溶于冰醋酸、乙酸乙酯 |  |  |  | 棱状结晶体。在潮湿的空气中易潮解。 | 4 | 1 | 79.82
alpha-环糊精 | α-Cyclodextrin | C48H80O40 |  | 1297.12 | 17465-86-0 |  |  | 可溶 |  |  |  |  | 环糊精不具有还原性末端，对酸有一定的稳定性，普通的淀粉酸难于将它们水解。 | 30 | 18
beta-环糊精 | β-Cyclodextrin | C42H70O35 |  | 1134.984 | 68168-23-0 |  |  | 可溶 | 不溶于一般有机溶剂；但在吡啶、二甲基甲酰胺、二甲基亚砜和乙二醇中能够微溶 |  |  |  | 白色至淡黄色粉末，稍有果胶特有香气。 | 40 | 24
gamma-环糊精 | γ-Cyclodextrin | C36H60O30 |  | 972.84 | 10016-20-3 |  |  | 可溶 |  |  |  | 1.6±0.1 g/cm3
聚丙烯酸 | Polyacrylic acid | (C3H4O2)n |  | 72.06 | 2594322 | Tg 106 °C |  | 可与水任意比互溶 | 溶于乙醇、异丙醇等 |  | 呈弱酸性，pKa为4.75。 | 1.09 | 无色或淡黄色液体。能与金属离子、钙、镁等形成稳定的化合物，对水中碳酸钙和氢氧化钙有优良的分解作用。 | 8 | 4
乙二胺四乙酸 | Ethylenediaminetetraacetic acid | C10H16N2O8 |  | 292.24 | 60-00-4 | 250 ℃ | 614.2 ℃ | 不溶于冷水 |  |  |  | 约 1.6 g/cm³ | 白色、无味、无嗅的结晶性粉末。不溶于冷水、乙醇、酸和一般有机溶剂，溶于氢氧化钠、碳酸钠和氨溶液。能与碱金属、稀土金属和过渡金属等形成极稳定的水溶性络合物。其碱金属盐能溶于水。 | 10 | 4
十二烷基苯磺酸钠 | sodium dodecyl benzene sulfonate | C18H29NaO3S |  | 348.48 | 25155-30-0 |  |  | 易溶于水 |  |  |  | 1.02 g/cm³ | 常用的阴离子型表面活性剂，为白色或淡黄色粉状或片状固体，难挥发。
肉豆蔻酸（十四酸） | Myristic acid | C14H28O2 |  | 228.37 | 544-63-8 | 54-55ºC | 326ºC | 不溶于水 |  | 1.4273（70℃） |  | 0.8622（54℃） | 白色结晶性蜡状固体。溶于醇、酮、醚、石油醚 | 2 | 1
3,3-二苯基丙酸 | 3,3-Diphenylpropionic acid | C15H14O2 |  | 226.27 | 606-83-7 | 150-155ºC | 358.32 ℃ | 不溶于水 | 溶于乙醇和苯 |  |  | 1.147 g/cm³ | 白色粉末状固体。 | 2 | 1
单宁酸 | Tannic acid | C76H52O46 |  | 1701.22 | 1401-55-4 | 218ºC |  | 溶于水 | 溶于乙醇、丙酮和甘油；几乎不溶于乙醚、苯、氯仿和石油醚。 |  |  | 2.12 g/cm³ | 淡黄色无定型粉末或松散有光泽的鳞片状或海绵状固体。微有特殊气味，具强烈的涩味。露置光和空气中能变黑。
月桂酸（十二酸） | Lauric acid | C12H24O2 |  | 200.32 | 143-07-7 | 44-46ºC | 225ºC | 不溶于水 | 可溶于甲醇、乙醚、氯仿等有机溶剂；微溶于丙酮和石油醚。 | 1.4304 |  | 0.8679 | 白色针状结晶。 | 2 | 1
柠檬酸钠 | Trisodium citrate dihydrate | C6H5Na3O7 |  | 258.07 | 24930 | 300ºC |  | 易溶于水 | 不溶于乙醇 |  | 10%的水溶液pH值为3.4~3.8。 | 1.008 g/cm³ | 无色结晶或白色结晶性粉末，无臭，味咸、微酸。
硬脂酸（十八酸） | Stearic acid | C18H36O2 |  | 284.48 | 21128 | 67-69ºC | 361ºC | 几乎不溶于水 | 溶于酒精，丙酮，易溶于乙醚、氯仿、苯、四氯化碳、二硫化碳、醋酸戊酯和甲苯等 | 1.4299 |  | 0.847 | 纯品为带有光泽的白色叶片状固体。 | 2 | 1
D-酒石酸 | D-Tartaric acid | C4H6O6 |  | 150.09 | 147-71-7 | 166-170ºC |  | 易溶于水 |  |  |  |  | 各种酒石酸都是易溶于水的无色结晶。 | 6 | 4
L(+)-酒石酸 | L(+)-Tartaric acid | C4H6O6 |  | 150.09 | 87-69-4 | 168-172ºC |  | 易溶于水 |  |  |  | 1.76
3-巯基丙酸 | 3-Mercaptopropionic acid | C3H6O2S |  | 106.14 | 107-96-0 | 17-19ºC | 110-111ºC | 可与水任意比互溶 | 能与醇和醚混溶 | 1.491-1.493 |  | 1.218 | 无色或浅黄色透明液体。 | 2 | 1

## 氧化剂
中文名 | 英文名 | 分子式 | 结构式 | 分子量 | CAS号 | 熔点 | 沸点 | 水溶性 | 油溶性 | 折射率 | 离解常数 | 密度 | 性质描述 | 氢键受体 | 氢键给体 | 极性表面面积
过硫酸铵 | Sodium persulfate | H8N2O8S2 |  | 228.2 | 7727-54-0 | 120ºC |  | 易溶于水 |  |  |  | 1.982 | 白色晶体
过氧化氢 | Hydrogen peroxide | H2O2 |  | 34.01 | 7722-84-1 | -11ºC | 150ºC | 可与水任意比互溶 | 溶于乙醚，不溶于石油醚。 | 1.335 | 其水溶液呈弱酸性 | 1.4067 | 其外观呈无色透明液体状。能被多种有机溶剂分解。 | 2 | 2 | 40.46
三氯化铁 | ferric trichloride | Cl3Fe |  | 162.2 | 7705-08-0 | 304ºC |  | 易溶于水 | [5 empty] | 0 | 0
过硫酸钠 | Sodium persulfate | Na2O8S2 |  | 238.1 | 7775-27-1 | 100ºC |  | 易溶于水 |  |  |  |  | 白色晶状粉末，无臭。

## 溶剂极性
中文名 | 英文名 | 分子式 | 结构式 | 分子量 | 氢键受体 | 氢键给体 | 极性 | 粘度 | 沸点 | 吸收波长
异戊烷 | i-pentane |  |  |  | 0 | 0 | 0 | - | 30 | -
正戊烷 | n-pentane | C5H12 |  | 72.149 | 0 | 0 | 0 | 0.23 | 36 | 210
石油醚 | Petroleum ether | [5 empty] | 0.01 | 0.3 | 30～60 | 210
正己烷 | Hexane | C6H14 |  | 86.175 | 0 | 0 | 0.06 | 0.33 | 69 | 210
环己烷 | Cyclohexane | C6H12 |  | 84.16 | 0 | 0 | 0.1 | 1 | 81 | 210
异辛烷 | Isooctane | [5 empty] | 0.1 | 0.53 | 99 | 210
三氟乙酸 | Trifluoroacetic acid | C2HF3O2 |  | 114.023 | 2 | 1 | 0.1 | - | 72 | -
三甲基戊烷 | Trimethylpentane | [5 empty] | 0.1 | 0.47 | 99 | 215
环戊烷 | Cyclopentane | C5H10 |  | 70.133 | 0 | 0 | 0.2 | 0.47 | 49 | 210
庚烷 | n-heptane | [5 empty] | 0.2 | 0.41 | 98 | 200
丁基氯；丁酰氯 | Butyl chloride | [5 empty] | 1 | 0.46 | 78 | 220
三氯乙烯 | Trichloroethylene | [5 empty] | 1 | 0.57 | 87 | 273
四氯化碳 | Carbon tetrachloride | CCl4 |  | 153.823 | 0 | 0 | 1.6 | 0.97 | 77 | 265
三氯三氟代乙烷 | Trichlorotrifluoroethane | [5 empty] | 1.9 | 0.71 | 48 | 231
丙基醚；丙醚 | i-propyl ether | [5 empty] | 2.4 | 0.37 | 68 | 220
甲苯 | Toluene | C7H8 |  | 92.138 | 0 | 0 | 2.4 | 0.59 | 111 | 285
对二甲苯 | p-xylene | C8H10 |  | 106.165 | 0 | 0 | 2.5 | 0.65 | 138 | 290
氯苯 | Chlorobenzene | C6H5Cl |  | 112.557 | 0 | 0 | 2.7 | 0.8 | 132 | -
邻二氯苯 | o-dichlorobenzene | C6H4Cl2 |  | 147.002 | 0 | 0 | 2.7 | 1.33 | 180 | 295
二乙醚；醚 | Ethyl ether | C4H10O |  | 74.122 | 1 | 0 | 2.9 | 0.23 | 35 | 220
苯 | Benzene | C6H6 |  | 78.112 | 0 | 0 | 3 | 0.65 | 80 | 280
异丁醇 | Isobutyl alcohol | C4H10O |  | 74.122 | 1 | 1 | 3 | 4.7 | 108 | 220
二氯甲烷 | Methylene chloride | CH2Cl2 |  | 84.933 | 0 | 0 | 3.4 | 0.44 | 240 | 245
二氯乙烯 | Ethylene dichloride | C2H4Cl2 |  | 98.959 | 0 | 0 | 3.5 | 0.78 | 84 | 228
正丁醇 | n-butanol | C4H10O |  | 74.122 | 1 | 1 | 3.7 | 2.95 | 117 | 210
乙酸丁酯 | n-butyl acetate | C6H12O2 |  | 116.158 | 2 | 0 | 4 | - | 126 | 254
丙醇 | n-propanol | C3H8O |  | 60.095 | 1 | 1 | 4 | 2.27 | 98 | 210
甲基异丁酮 | Methyl isobutyl ketone | C6H12O |  | 100.159 | 1 | 0 | 4.2 | - | 119 | 330
四氢呋喃 | Tetrahydrofuran | C4H8O |  | 72.106 | 1 | 0 | 4.2 | 0.55 | 66 | 220
乙酸乙酯 | Ethyl acetate | C4H8O2 |  | 88.105 | 2 | 0 | 4.3 | 0.45 | 77 | 260
异丙醇 | i-propanol | C3H8O |  | 60.095 | 1 | 1 | 4.3 | 2.37 | 82 | 210
氯仿 | Chloroform | CHCl3 |  | 119.378 | 0 | 0 | 4.4 | 0.57 | 61 | 245
甲基乙基酮 | Methyl ethyl ketone | C4H8O |  | 72.106 | 1 | 0 | 4.5 | 0.43 | 80 | 330
1,4-二氧六环 | Dioxane | C4H8O2 |  | 88.11 | 2 | 0 | 4.8 | 1.54 | 102 | 220
吡啶 | Pyridine | C5H5N |  | 79.1 | 1 | 0 | 5.3 | 0.97 | 115 | 305
丙酮 | Acetone | C3H6O |  | 58.08 | 1 | 0 | 5.4 | 0.32 | 57 | 330
硝基甲烷 | Nitromethane | CH3NO2 |  | 61.04 | 3 | 0 | 6 | 0.67 | 101 | 330
乙酸 | Acetic acid | C2H4O2 |  | 60.05 | 2 | 1 | 6.2 | 1.28 | 118 | 230
乙腈 | Acetonitrile | C2H3N |  | 41.05 | 1 | 0 | 6.2 | 0.37 | 82 | 210
苯胺 | Aniline | C6H7N |  | 93.13 | 1 | 2 | 6.3 | 4.4 | 184 | -
N,N-二甲基甲酰胺 | Dimethyl formamide | C3H7NO |  | 73.09 | 2 | 0 | 6.4 | 0.92 | 153 | 270
甲醇 | Methanol | CH4O |  | 32.04186 | 1 | 1 | 6.6 | 0.6 | 65 | 210
乙二醇 | Ethylene glycol | C2H6O2 |  | 62.07 | 2 | 2 | 6.9 | 19.9 | 197 | 210
二甲基亚砜 | Dimethyl sulfoxide | C2H6OS |  | 78.13 | 1 | 0 | 7.2 | 2.24 | 189 | 268
水 | Water | H2O |  | 18.02 | 1 | 2 | 10.2 | 1 | 100 | 268